## Sheet1
云南工商学院（1#、2#、3#、4#、5#、24#）公寓改造项目窗帘采购技术参数
面料 | 展开尺寸：宽*高（平铺全遮盖，褶皱比例1.2倍），安装尺寸以实际测量为准。 | 参考示意图 | 备注
| 1、依据GB18401-2010《国家纺织产品基本安全技术规范》面料款式简洁，为双面麻面料，成分参数为100%聚脂纤维，方米干燥重量不低于（200克/平方米）`，材质垂直感好，耐水洗色牢度：变色；沾色；颜色根据家具样式由视觉部门审定； 2、纤维含量（%）：100%聚酯纤维； 3、平方米公定质量（g/㎡）：≥380； 4、甲醛含量（mg/kg）:≤300； 5、水洗尺寸变化率（%）：经向-4.0~+3.0，纬向-4.0~+3.0； 6、撕破强力（N）：经向≥50，纬向≥50； 7、异味：无； 8、耐干摩擦4-5； 9、可分解芳香胺染料（mg/kg）:禁用； 10、pH值：4.0~9.0； 11、密度（根/10cm）：经向≥1100，纬向≥220； 12、断裂强力（N）：经向≥180，纬向≥180； 13、耐光色牢度（级）：≥4； 14、耐水色牢度（级）：变色≥3，沾色≥3； 15、防紫外线性能：UPF≥50、UVA≤5%、UVB≤5%； 16、遮光率：≥95% |  | 学生宿舍窗帘
| 1、半透卷帘、遮光不遮影子； 2、亚麻混纺 3、颜色根据效果图 4、数量需根据平面图进行复核 5、材质样品300*300mm打样确认 |  | 功能间窗帘
轨道 | 铝合金轨道≧400克／m, 承重量≧15㎏／m ,符合国家质量检验标准：GB5237.1-2008，采用高压挤缩铝合金，外表烤漆，添加静音装置。 |  | 学生宿舍窗帘
布带 | 布带成份：树脂：60%；棉纶：25%；涤纶：15%；经久耐用，所有材料选用绿色环保，容易清洗，安装方便，美观大方。 |  | 学生宿舍窗帘
安装 | 窗帘安装的所有金属件经防锈处理，螺丝、支架均经过镀锌、烤漆处理，保证不生锈，每颗螺丝在安装时均配一个塑料膨胀套，增强轨道及支架的稳定性，有效延长窗帘使用寿命（70公分一个固定点）。 |  | 学生宿舍窗帘